## Критерии оценки
| Мероприятие |  | Внутренний отбор Регионального этапа Чемпионата по профессиональному мастерству «Профессионалы» и Чемпионата высоких технологий Томской области – 2025
| Организация |  | ОГБПОУ "Томский промышленно - гуманитарный колледж"
| Наименование компетенции |  | Сварочные технологии
Код | Подкритерий | Тип аспекта | Аспект | Судейский балл | Методика проверки аспекта | Требование или номинальный размер | Проф. задача | Макс. балл
А | Контрольные сварные соединения из углеродистой стали, выполненные РД | [6 empty] | 42.5
1 | Организация работы и охрана труда
|  | И | Соблюдение правил работы с электрооборудованием |  | Согласно инструкции по ОТ |  | 1 | 2
|  | И | Соблюдение правил пожарной безопасности |  | Согласно инструкции по ОТ |  | 1 | 2
|  | И | Соблюдение правил организации рабочего места |  | Согласно инструкции по ОТ |  | 1 | 2
|  | И | Использование необходимых СИЗ при выполнении задания |  | Согласно инструкции по ОТ |  | 1 | 2
2 | Сборка изделий (КСС)
|  | И | Сборка соединения согласно чертежа |  | Соединение собрано разделкой кромок по типу С17. Прихватки выполнены в разделке кромок. |  |  | 2
|  | И | Выполнение прихваток |  | Прихватки выполнены в соответствии с требованими чертежа. Количество прихваток - 2 шт. Длина прихватки 10 - 15 мм. |  |  | 2
|  | И | Качество сборки (линейные смещения) |  | Отсутсвуют линейные смещения ( допуск ±1 мм) |  |  | 2
|  |  | Качество сборки (угловые смещения) |  | Отсутсвуют угловые смещения ( допуск ±1 градус) |  |  | 2
3 | ВИК пластин по ГОСТ Р ИСО 5817-2009
|  | И | Протяженность и глубина подреза соответствует допуску? |  | 5011-5012. макс.допустимая глубина прерывистого подреза не более 0.5 мм. Сплошной подрез любой измеряемой глубины не допустим = 0. Подрез любой протяжонности, глубиной более 0,5 мм не допустим = 0 |  | 3 | 2
|  | И | Разделка кромок заполнена полностью? |  | Незаполнение не допускается = 0 |  | 3 | 2
|  | И | Выпуклость стыкового шва не превышает допустимых размеров? |  | Усиление 0,0...2,0 мм |  | 3 | 2
|  | И | Ширина шва |  | Ширина облицовочного слоя 14...18 мм |  | 3 | 2
|  | И | Обнаружены ли на поверхностях пластин следы ожога дугой? |  | 601. Не допустимо = 0. |  | 3 | 2
|  | И | Кратерные усадочные раковины отсутствуют? |  | 2024. Допускается до 0,5 величины усиления сварного шва. Проставить ноль баллов, в случае отсутствия/не предоставления Стоп-точки. |  | 3 | 2
|  | И | Отсутствуют видимые включения? |  | 1 дефект = 1.5 балла, 2 дефекта = 1.0 балла, 3 дефекта = 0.5 балла, 4 и более = 0 балов. Одно видимое твердое включение группы №3 = 1 дефект. Обнаружение с применением лупы х10. |  | 3 | 2
|  | И | Отсутствуют видимые поры? |  | Видимая пора 2017 или поверхностная пористость 2018. Обнаруженные с применением лупы х10. |  | 3 | 2
|  | И | Сварной шов сформирован правильно? |  | Отсутствуют такие дефекты как 506. наплыв \ 509. натек |  | 3 | 2
|  | И | Выпуклость корня шва не превышает допустимое значение? |  | усилению обратного валика не более 1,5 мм |  | 3 | 2
|  | И | Вогнутость корня шва не превышает допустимое значение? |  | вогнутость корня не более 0,5 мм |  | 3 | 2
|  | С | Соединение полностью очищено?
|  |  |  | 0 | соединение не очищено полностью |  | 3 | 0
|  |  |  | 1 | соединение очищено не полностью, значительное количество шлака брызг и копоти |  | 3 | 1
|  |  |  | 2 | на соединении присутствует незначительное количество шлака, брызг и копоти |  | 3 | 1.5
|  |  |  | 3 | соединение полностью очищено от шлака брызг и копоти |  | 3 | 2
[5 empty] | Итого |  |  | 42.5

## Перечень профессиональных задач
Перечень профессиональных задач
1 | Организация работы и охрана труда
2 | Технологии подготовки и сборки, сварочные материалы
3 | Технология РД (111 ММА)
4 | Технология МП (135 MIG/MAG)
5 | Технология РАД (141) TIG
6 | Анализ работы, обеспечение качества и испытания